## Sheet1
Porovnanie vybraných parametrom podlahových krytín
poz. Údaje sú orientačné, z informačných materiálov výrobcov.
Druh podlahy | Oblasť použitia / popis | Výrobca | Názov produktu | priemerná hrúbka v mm | vhodný podklad | pevnosť v tlaku (bodové zaťaženie) po 28 dňoch | pevnosť v ohybe po 28 dňoch | orientačná cena Eur/m2 (dodávka a montáž) (50m2), bez DPH
Epoxidová liata podlaha | exkluzívne interiéry, hladký povrch | STO | stopox | 3 | cem./anhydr.poter rovný | 60 Mpa | 50 Mpa | 55
Polyuretánová liata podlaha | Exkluzívne interiér/exteriér, hladký povrch | STO | stopur | 4 | cem./anhydr.poter rovný | 60 Mpa | 80 Mpa | 79
Špachtlovaná epoxidová podlaha | Garáže, chodby, technické miestnosti | STO | stopox | 1.5 | cem./anhydr.poter rovný | 55 Mpa | 40 Mpa | 28
Liata podlaha na cementovej báze | exkluzívne interiéry, kameninový vzor | Ardex | Pandomo clasic | 10 | cem./anhydr.poter rovný | 30 Mpa | 8,5 Mpa | 85
Špachtlovaná podlaha na cementovej báze | interiéry v Industriálnom štýle LOFT, beton look | Ardex | Pandomo LOFT | 3 | cem./anhydr.poter rovný | 32 Mpa | 10 Mpa | 69
Liata podlaha na cementovej báze z drobným kamenivom | exkluzívne interiéry | Mapei | Ultratop | 10 | cem./anhydr.poter rovný | 40 Mpa | 10 Mpa | 75
Mramorový koberec | exteriér, chodníky, terasy, obruby, rampy | STO | stopox | 10 | cem./anhydr.poter rovný | 30 Mpa | 8 Mpa | 37
Liata podlaha na cementovej báze hladká, jemný vzor | interiéry, jemná kameninová štruktúra | Sika/Morfico |  | 7 | cem./anhydr.poter rovný | 30 Mpa | 8 Mpa | 65
Parkety laminátové | Interiér - stredná trieda | Quick-step | Classic | 7 |  |  |  | 19
Parkety masív - plávajúca podlaha | 3 lamelové -dub- interiér | Befag | dub natur | 14 |  | 100 Mpa | 80 Mpa | 40
Marmoleum (prírodné linoleum) | Interiér | Forbo | Walton Uni | 2.5 |  |  |  | 55
Mramor | Interiér/exteriér | Prestigestone | Crema | 25 |  | 130 Mpa | 13 Mpa | 100
Dlažba Gresová 30x30 | Interiér/exteriér stredná trieda | Graniti Fiandre | Apricena Lucidato | 9 |  | 60 Mpa | 10 Mpa | 55
Dlažba glazovaná | Interiér | Rako | taurus | 9 |  | 35 Mpa | 8 Mpa | 25
Anhydridový poter | Interiér - podkladová vrstv (vlhkosť do 0,5% cm.) | Baumit |  | 40-50mm |  | 25 Mpa | 5 Mpa | 15
Cementový poter - hladený | Interiér/exteriér - podkladová vrstva (vlhkosť do 2%cm) |  |  | 50-60mm |  | 20 Mpa | 4 Mpa | 11
Samonivelačná hmota | Liata nivalačka na vyrovnanie podkladu pod podl.krytiny | Mapei | Ultraplan | 1-10 mm (5mm) |  | 30 Mpa | 8 Mpa | 15